## Présentation
Base de données Matériaux de l'IPOC AT-OMC v4.0
Composition de la base de données: Cette base de données est composée d'environ 70 aciers classés en 4 grandes familles: les aciers d'usage général, les aciers de décolletage, les aciers de cementation et les aciers de trempe et revenu, et d'une trentaine d'inox classés en 3 familles: les inox martensitiques, les inox austenitiques, les inox ferritiques.
Caractéristique de chaque matériau: Pour chaque materiau on y trouve sa composition, ses caractéristiques mécaniques (Rm, Rp0,2, A%), son aptitude au traitement thermique, son usinabilité et son aptitude à la soudure. Plus l'usinabilité est bonne plus le pourcentage est élevé, pour l'aptitude à la soudure, 1 correspond à une bonne aptitude et 3 à une mauvaise.
Précisions: Les éléments de l'usinabilité en gras sont des valeurs conformes trouvées dans le pdf "critère d'usinabilité", en revanche les valeurs en italiques sont des valeurs déterminées avec l'aide des valeurs connues d'autres materiaux et de la composition chimique.
Le calcul du prix estimé 2018 d'un materiau fait l'objet de formules mathématiques énoncées en WS02 du 13 août et implenté en v4.0 de la BD materiaux.

## Acier
Norme utilisé: | NF EN 10277-5 | [7 empty] | 2018-08-13 | 2018 | 2018-12-24
diamètre de barre: | 20 mm | [21 empty] | Composition chimique moyenne en % de masse
Famille | Nuance | Numéro | Indice prix tonne | prix min | prix max | prix réel 2018 | prix estimé 2018 | dernier prix connu | date de la connaisance du dernier prix | taux d'inflation | prix min internet | prix max internet | incertitude prix | Usinabilité | % outillage | Dureté en Hb | Rm en Mpa | Rp0.2 en Mpa | A% | Aptitude à la soudure | Traitement thermique | Aptitude au traitement thermique | C | Si | Mn | P | S | N | Cr | Mo | Ni | Pb | B | V | Ceq
Aciers d'usage général | S235JRG2C | 1.0122 |  | 0 | 0 | 0 | 0 | [5 empty] | 0 | 50 | 5% | 121 | 405 | 260 | 10 | 1 | - | 3 | 0.085 | 0 | 0.7 | 0.0225 | 0.0225 | 0.0045 | 0 | 0 | 0 | 0 | 0 | 0 | 0.2016667
| E295GC | 1.0533 |  | 0 | 0 | 0 | 0 | [5 empty] | 0 | 50 | 5% | 160.5 | 540 | 320 | 8 | 1 | - | 3 | 0 | 0 | 0 | 0.0225 | 0.0225 | 0.0045 | 0 | 0 | 0 | 0 | 0 | 0 | 0
| E335GC | 1.0543 |  | 0 | 0 | 0 | 0 | [5 empty] | 0 | 50 | 5% | 190 | 640 | 390 | 7 | 1 | - | 3 | 0 | 0 | 0 | 0.0225 | 0.0225 | 0.0045 | 0 | 0 | 0 | 0 | 0 | 0 | 0
| S335J2G3C | 1.0569 |  | 0 | 0 | 0 | 0 | [5 empty] | 0 | 50 | 5% | 166.5 | 560 | 350 | 8 | 1 | - | 3 | 0.1 | 0.275 | 0.8 | 0.0175 | 0.0175 | 0 | 0 | 0 | 0 | 0 | 0 | 0 | 0.2333333
| C10 | 1.0301 |  | 0 | 0 | 0 | 0 | [5 empty] | 0 | 50 | 5% | 127.5 | 430 | 250 | 10 | 1 | cémentation | 2 | 0.1 | 0.2 | 0.45 | 0.0225 | 0.0225 | 0 | 0 | 0 | 0 | 0 | 0 | 0 | 0.175
| C15 | 1.0401 |  | 0 | 0 | 0 | 0 | [5 empty] | 0 | 57 | 5% | 138 | 465 | 280 | 9 | 1 | cémentation | 2 | 0.15 | 0.2 | 0.55 | 0.0225 | 0.0225 | 0 | 0 | 0 | 0 | 0 | 0 | 0 | 0.2416667
| C16 | 1.0407 |  | 0 | 0 | 0 | 0 | [5 empty] | 0 | 57 | 5% | 144.5 | 485 | 300 | 9 | 1 | cémentation | 2 | 0.15 | 0.2 | 0.75 | 0.0225 | 0.0225 | 0 | 0 | 0 | 0 | 0 | 0 | 0 | 0.275
| C35 | 1.0501 |  | 0 | 0 | 0 | 0 | [5 empty] | 0 | 50 | 5% | 180.5 | 610 | 320 | 8 | 2 | Trempe + revenu | 1 | 0.355 | 0.2 | 0.65 | 0.0225 | 0.0225 | 0 | 0.2 | 0.05 | 0.2 | 0 | 0 | 0 | 0.5266667
| C40 | 1.0511 |  | 978 | 978 | 0 | 978 | 978 |  |  |  |  | 0 | 47 | 5% | 187 | 630 | 365 | 8 | 2 | Trempe + revenu | 1 | 0.405 | 0.2 | 0.65 | 0.0225 | 0.0225 | 0 | 0.2 | 0.05 | 0.2 | 0 | 0 | 0 | 0.5766667
| C45 | 1.0503 |  | 1060 | 1060 | 0 | 1060 | 1060 |  |  |  |  | 0 | 45 | 5% | 207 | 700 | 410 | 7 | 2 | Trempe + revenu | 1 | 0.46 | 0.2 | 0.65 | 0.0225 | 0.0225 | 0 | 0.2 | 0.05 | 0.2 | 0 | 0 | 0 | 0.6316667
| C50 | 1.0540 |  | 0 | 0 | 0 | 0 | [5 empty] | 0 | 42 | 5% | 225 | 760 | 440 | 7 | 2 | Trempe + revenu | 1 | 0.51 | 0.2 | 0.75 | 0.0225 | 0.0225 | 0 | 0.2 | 0.05 | 0.2 | 0 | 0 | 0 | 0.6983333
| C60 | 1.0601 |  | 0 | 0 | 0 | 0 | [5 empty] | 0 | 41 | 5% | 238 | 805 | 480 | 6 | 3 | Trempe + revenu | 1 | 0.61 | 0.2 | 0.75 | 0.0225 | 0.0225 | 0 | 0.2 | 0.05 | 0.2 | 0 | 0 | 0 | 0.7983333
Acier de décolletage | 11SMn30 | 1.0715 |  | 770 | 770 | 770 | 770 | 770 | 2018-07-01 |  |  |  | 0 | 100 | 5% | 169 | 510 | 440 | 6 | 1 | Carbonitruration | 2 | 0.07 | 0.025 | 1.1 | 0.055 | 0.3 | 0 | 0 | 0 | 0 | 0 | 0 | 0 | 0.2533333
| 11SMnPb30 | 1.0718 |  | 950 | 950 | 950 | 950 | 950 | 2018-07-01 |  |  |  | 0 | 115 | 5% | 169 | 490 | 410 | 7 | 1 | Carbonitruration | 2 | 0.07 | 0.025 | 1.1 | 0.055 | 0.3 | 0 | 0 | 0 | 0 | 0.275 | 0 | 0 | 0.2533333
| 11SMn37 | 1.0736 |  | 920 | 920 | 920 | 920 | 920 | 2018-07-01 |  |  |  | 0 | 110 | 5% | 169 | 460 | 375 | 8 | 1 | Carbonitruration | 2 | 0.07 | 0.025 | 1.25 | 0.055 | 0.37 | 0 | 0 | 0 | 0 | 0 | 0 | 0 | 0.2783333
| 11SMnPb37 | 1.0737 |  | 920 | 920 | 920 | 920 | 920 | 2018-07-01 |  |  |  | 0 | 130 | 5% | 169 | 400 | 250 | 9 | 1 | Carbonitruration | 2 | 0.07 | 0.025 | 1.25 | 0.055 | 0.37 | 0 | 0 | 0 | 0 | 0.275 | 0 | 0 | 0.2783333
| 10S20 | 1.0721 |  | 500 | 600 | 0 | 550 |  |  |  | 500 | 600 | 9.090909 | 95 | 5% | 131.5 | 445 | 360 | 9 | 1 | Cémentation | 1 | 0.01 | 0.2 | 0.9 | 0.03 | 0.2 | 0 | 0 | 0 | 0 | 0 | 0 | 0 | 0.16
| 10SPb20 | 1.0722 |  | 700 | 900 | 0 | 800 |  |  |  | 700 | 900 | 12.5 | 105 | 5% | 131.5 | 445 | 360 | 9 | 1 | Cémentation | 1 | 0.01 | 0.2 | 0.9 | 0.03 | 0.2 | 0 | 0 | 0 | 0 | 0.275 | 0 | 0 | 0.16
| 15SMn13 | 1.0725 |  | 700 | 1051 | 0 | 875.5 |  |  |  | 700 | 1051 | 20.04569 | 95 | 5% | 153 | 515 | 390 | 8 | 1 | Cémentation | 1 | 0.15 | 0.2 | 1.1 | 0.03 | 0.13 | 0 | 0 | 0 | 0 | 0 | 0 | 0 | 0.3333333
| 35S20 | 1.0726 |  | 0 | 0 | 0 | 0 | [5 empty] | 0 | 75 | 5% | 177.5 | 600 | 360 | 7 | 2 | Trempe + revenu | 1 | 0.35 | 0.2 | 0.9 | 0.03 | 0.2 | 0 | 0 | 0 | 0 | 0 | 0 | 0 | 0.5
| 35SPb20 | 1.0756 |  | 0 | 0 | 0 | 0 | [5 empty] | 0 | 95 | 5% | 177.5 | 600 | 360 | 7 | 2 | Trempe + revenu | 1 | 0.35 | 0.2 | 0.9 | 0.03 | 0.2 | 0 | 0 | 0 | 0 | 0.25 | 0 | 0 | 0.5
| 36SMn14 | 1.0764 |  | 0 | 0 | 0 | 0 | [5 empty] | 0 | 75 | 5% | 194 | 655 | 390 | 7 | 2 | Trempe + revenu | 1 | 0.35 | 0.2 | 1.5 | 0.03 | 0.14 | 0 | 0 | 0 | 0 | 0 | 0 | 0 | 0.6
| 36SMnPb14 | 1.0765 |  | 1000 | 1000 | 0 | 1000 | 1000 |  |  |  |  | 0 | 90 | 5% | 194 | 655 | 390 | 7 | 2 | Trempe + revenu | 1 | 0.35 | 0.2 | 1.5 | 0.03 | 0.14 | 0 | 0 | 0 | 0 | 0.25 | 0 | 0 | 0.6
| 38SMn28 | 1.0760 |  | 1260 | 1260 | 0 | 1260 | 1260 |  |  |  |  | 0 | 65 | 5% | 191 | 645 | 420 | 7 | 2 | Trempe + revenu | 1 | 0.375 | 0.2 | 1.35 | 0.03 | 0.285 | 0 | 0 | 0 | 0 | 0 | 0 | 0 | 0.6
| 38SMnPb28 | 1.0761 |  | 0 | 0 | 0 | 0 | [5 empty] | 0 | 80 | 5% | 191 | 645 | 420 | 7 | 2 | Trempe + revenu | 1 | 0.375 | 0.2 | 1.35 | 0.03 | 0.285 | 0 | 0 | 0 | 0 | 0.25 | 0 | 0 | 0.6
| 44SMn28 | 1.0762 |  | 1383 | 1383 | 0 | 1383 | 1383 |  |  |  |  | 0 | 62 | 5% | 214.5 | 725 | 460 | 6 | 2 | Trempe + revenu | 1 | 0.44 | 0.2 | 1.5 | 0.03 | 0.285 | 0 | 0 | 0 | 0 | 0 | 0 | 0 | 0.69
| ETG88 |  |  | 2000 | 2000 | 0 | 2000 | 2000 |  |  |  |  | 0 | 80 | 5% | 213.8 | 890 | 725 | 11.7 | 3 | Pré-traité | 0 | 0.45 | 0.13 | 1.5 | 0.02 | 0.289 | 0.01 | 0.1 | 0.02 | 0.08 | 0 | 0 | 0 | 0.7293333
| ETG100 |  |  | 2000 | 2000 | 0 | 2000 | 2000 |  |  |  |  | 0 | 75 | 5% | 261 | 1012 | 895 | 6.8 | 3 | Pré-traité | 0 | 0.44 | 0.13 | 1.48 | 0.02 | 0.29 | 0.011 | 0.11 | 0.02 | 0.09 | 0 | 0 | 0 | 0.7186667
| Vitac D950 |  |  | 1430 | 1430 | 0 | 1430 | 1430 |  |  |  |  | 0 | 75 | 5% | 245 | 1041 | 790 | 12 | 3 | Pré-traité | 0 | 0.445 | 0.419 | 1.409 | 0.008 | 0.301 | 0 | 0.222 | 0.052 | 0.175 | 0 | 0 | 0 | 0.7463
| VitacD830 |  |  | 1320 | 1320 | 0 | 1320 | 1320 |  |  |  |  | 0 | 80 | 5% | 289 | 922 | 660 | 12 | 3 | Pré-traité | 0 | 0.451 | 0.4 | 1.489 | 0.008 | 0.265 | 0 | 0.109 | 0.033 | 0.101 | 0 | 0 | 0.091 | 0.7525
| 44SMnPb28 | 1.0763 |  | 0 | 0 | 0 | 0 | [5 empty] | 0 | 75 | 5% | 214.5 | 725 | 460 | 6 | 2 | Trempe + revenu | 1 | 0.44 | 0.2 | 1.5 | 0.03 | 0.285 | 0 | 0 | 0 | 0 | 0.25 | 0 | 0 | 0.69
| 46S20 | 1.0727 |  | 0 | 0 | 0 | 0 | [5 empty] | 0 | 67 | 5% | 200 | 675 | 400 | 7 | 2 | Trempe + revenu | 1 | 0.46 | 0.2 | 0.9 | 0.03 | 0.2 | 0 | 0 | 0 | 0 | 0 | 0 | 0 | 0.61
| 46SPb20 | 1.0757 |  | 0 | 0 | 0 | 0 | [5 empty] | 0 | 85 | 5% | 200 | 675 | 400 | 7 | 2 | Trempe + revenu | 1 | 0.46 | 0.2 | 0.9 | 0.03 | 0.2 | 0 | 0 | 0 | 0 | 0.25 | 0 | 0 | 0.61
Acier de cémentation | C10R | 1.1207 |  | 0 | 0 | 0 | 0 | [5 empty] | 0 | 65 | 5% | 127.5 | 430 | 250 | 10 | 1 | Cémentation | 1 | 0.1 | 0.2 | 0.45 | 0.0175 | 0.03 | 0 | 0 | 0 | 0 | 0 | 0 | 0 | 0.175
| C15R | 1.1140 |  | 0 | 0 | 0 | 0 | [5 empty] | 0 | 67 | 5% | 138 | 465 | 280 | 9 | 1 | cémentation | 1 | 0.15 | 0.2 | 0.45 | 0.0175 | 0.03 | 0 | 0 | 0 | 0 | 0 | 0 | 0 | 0.225
| C16R | 1.1208 |  | 0 | 0 | 0 | 0 | [5 empty] | 0 | 67 | 5% | 144.5 | 485 | 300 | 9 | 1 | cémentation | 1 | 0.15 | 0.2 | 0.75 | 0.0175 | 0.03 | 0 | 0 | 0 | 0 | 0 | 0 | 0 | 0.275
| 16MnCr5 | 1.7131 |  | 1434 | 1434 | 0 | 1434 | 1434 |  |  |  |  | 0 | 60 | 7% | 197 | 950 | 650 | 9 | 2 | Cémentation | 1 | 0.155 | 0.194 | 1.15 | 0.01 | 0.027 | 0 | 1.036 | 0.057 | 0.126 | 0 | 0 | 0.005 | 0.5746667
| 16MnCrS5 | 1.7139 |  | 1434 | 1434 | 0 | 1434 | 1434 |  |  |  |  | 0 | 70 | 7% | 207 | 950 | 650 | 9 | 2 | cémentation | 1 | 0.165 | 0.2 | 1.15 | 0.0175 | 0.03 | 0 | 0.95 | 0 | 0 | 0 | 0 | 0 | 0.5466667 | L'ajout de bore permet d'augmenter la ténacité de la couche cémentée
| 16MnCrB5 | 1.7160 |  | 0 | 0 | 0 | 0 | [5 empty] | 0 | 65 | 7% | 207 | 950 | 650 | 9 | 2 | cémentation | 1 | 0.165 | 0.2 | 1.15 | 0.0175 | 0.0175 | 0 | 0.95 | 0 | 0 | 0 | 0.0029 | 0 | 0.5466667
| 20MnCrS5 | 1.7149 |  | 0 | 0 | 0 | 0 | [5 empty] | 0 | 70 | 7% | 217 | 930 | 690 | 8 | 2 | cémentation | 1 | 0.195 | 0.2 | 1.25 | 0.0175 | 0.03 | 0 | 1.15 | 0 | 0 | 0 | 0 | 0 | 0.6333333
| 16NiCrS4 | 1.5715 |  | 0 | 0 | 0 | 0 | [5 empty] | 0 | 70 | 7% | 217 | 1125 | 735 | 10 | 2 | cémentation | 1 | 0.16 | 0.2 | 0.85 | 0.0175 | 0.02 | 0 | 0.8 | 0 | 0.95 | 0 | 0 | 0 | 0.525
| 15NiCr13 | 1.5752 |  | 0 | 0 | 0 | 0 | [5 empty] | 0 | 60 | 7% | 255 | 1030 | 745 | 9 | 2 | cémentation | 1 | 0.17 | 0.2 | 0.55 | 0.0175 | 0.0175 | 0 | 0.75 | 0 | 3.25 | 0 | 0 | 0 | 0.6283333
| 20NiCrMoS2-2 | 1.6526 |  | 0 | 0 | 0 | 0 | [5 empty] | 0 | 62 | 7% | 212 | 975 | 590 | 10 | 2 | cémentation | 1 | 0.2 | 0.2 | 0.8 | 0.0175 | 0.03 | 0 | 0.475 | 0.2 | 0.55 | 0 | 0 | 0 | 0.505
| 17NiCrMoS6-4 | 1.6569 |  | 0 | 0 | 0 | 0 | [5 empty] | 0 | 60 | 7% | 229 | 1125 | 735 | 9 | 2 | cémentation | 1 | 0.17 | 0.2 | 0.75 | 0.0175 | 0.03 | 0 | 0.95 | 0.2 | 0.85 | 0 | 0 | 0 | 0.5816667
Acier pour trempe et revenu | C35E | 1.1181 |  | 0 | 0 | 0 | 0 | [5 empty] | 0 | 55 | 7% | 180.5 | 775 | 530 | 10 | 2 | Trempe + revenu | 1 | 0.355 | 0.2 | 0.65 | 0.0175 | 0.0175 | 0 | 0.2 | 0.05 | 0.2 | 0 | 0 | 0 | 0.5266667
| C35R | 1.1180 |  | 0 | 0 | 0 | 0 | [5 empty] | 0 | 67 | 5% | 180.5 | 775 | 530 | 10 | 2 | Trempe + revenu | 1 | 0.355 | 0.2 | 0.65 | 0.0175 | 0.03 | 0 | 0.2 | 0.05 | 0.2 | 0 | 0 | 0 | 0.5266667
| C40E | 1.1186 |  | 1108 | 1108 | 0 | 1108 | 1108 |  |  |  |  | 0 | 53 | 7% | 187 | 790 | 500 | 9 | 2 | Trempe + revenu | 1 | 0.405 | 0.2 | 0.65 | 0.0175 | 0.0175 | 0 | 0.2 | 0.05 | 0.2 | 0 | 0 | 0 | 0.5766667
| C40R | 1.1189 |  | 0 | 0 | 0 | 0 | [5 empty] | 0 | 65 | 5% | 187 | 790 | 500 | 9 | 2 | Trempe + revenu | 1 | 0.405 | 0.2 | 0.65 | 0.0175 | 0.03 | 0 | 0.2 | 0.05 | 0.2 | 0 | 0 | 0 | 0.5766667
| C45E | 1.1191 |  | 1020 | 1020 | 0 | 1020 | 1020 |  |  |  |  | 0 | 53 | 7% | 207 | 850 | 570 | 9 | 2 | Trempe + revenu | 1 | 0.46 | 0.2 | 0.65 | 0.0175 | 0.0175 | 0 | 0.2 | 0.05 | 0.2 | 0 | 0 | 0 | 0.6316667
| C45R | 1.1201 |  | 0 | 0 | 0 | 0 | [5 empty] | 0 | 65 | 5% | 207 | 850 | 570 | 9 | 2 | Trempe + revenu | 1 | 0.46 | 0.2 | 0.65 | 0.0175 | 0.03 | 0 | 0.2 | 0.05 | 0.2 | 0 | 0 | 0 | 0.6316667
| C50E | 1.1206 |  | 0 | 0 | 0 | 0 | [5 empty] | 0 | 48 | 7% | 225 | 890 | 600 | 8 | 2 | Trempe + revenu | 1 | 0.51 | 0.2 | 0.75 | 0.0175 | 0.0175 | 0 | 0.2 | 0.05 | 0.2 | 0 | 0 | 0 | 0.6983333
| C50R | 1.1241 |  | 0 | 0 | 0 | 0 | [5 empty] | 0 | 60 | 5% | 225 | 890 | 600 | 8 | 2 | Trempe + revenu | 1 | 0.51 | 0.2 | 0.75 | 0.0175 | 0.03 | 0 | 0.2 | 0.05 | 0.2 | 0 | 0 | 0 | 0.6983333
| C60E | 1.1221 |  | 800 | 800 | 0 | 800 | 800 |  |  |  |  | 0 | 45 | 7% | 238 | 915 | 640 | 7 | 3 | Trempe + revenu | 1 | 0.61 | 0.2 | 0.75 | 0.0175 | 0.0175 | 0 | 0.2 | 0.05 | 0.2 | 0 | 0 | 0 | 0.7983333
| C60R | 1.1223 |  | 0 | 0 | 0 | 0 | [5 empty] | 0 | 57 | 5% | 238 | 915 | 640 | 7 | 3 | Trempe + revenu | 1 | 0.61 | 0.2 | 0.75 | 0.0175 | 0.03 | 0 | 0.2 | 0.05 | 0.2 | 0 | 0 | 0 | 0.7983333
| 100Cr6 | 1.3505 |  | 1300 | 1300 | 0 | 1300 | 1300 |  |  |  |  | 0 | 45 | 5% | 187 | 670 | 550 | 11 | 3 | Trempe + revenu | 1 | 0.941 | 0.27 | 0.343 | 0.01 | 0.004 | 0 | 1.398 | 0.065 | 0.152 | 0 | 0 | 0 | 1.3009
| 34CrS4 | 1.7037 |  | 0 | 0 | 0 | 0 | [5 empty] | 0 | 55 | 7% | 223 | 875 | 603 | 8 | 2 | Trempe + revenu | 1 | 0.335 | 0.2 | 0.75 | 0.0175 | 0.03 | 0 | 1.05 | 0 | 0 | 0 | 0 | 0 | 0.67
| 34CrS4 QT | 1.7037 |  | 0 | 0 | 0 | 0 | [5 empty] | 0 | 40 | 10% | 294 | 1000 | 690 | 9 | 2 | Pré-traité | 0 | 0.335 | 0.2 | 0.75 | 0.0175 | 0.03 | 0 | 1.05 | 0 | 0 | 0 | 0 | 0 | 0.67
| 34Cr4 | 1.7022 |  | 0 | 0 | 0 | 0 | [5 empty] | 0 | 45 | 7% | 223 | 875 | 590 | 14 | 2 | Trempe + revenu | 1 | 0.34 | 0.25 | 0.85 | 0 | 0.0175 | 0 | 1.05 | 0 | 0 | 0 | 0 | 0 | 0.6916667
| 37CrS4 QT |  |  | 1298 | 1298 | 0 | 1298 | 1298 |  |  |  |  | 0 | 38 | 10% | 285 | 898 | 790 | 16 | 3 | Pré-traité | 0 | 0.366 | 0.174 | 0.783 | 0.011 | 0.03 | 0 | 1.025 | 0.055 | 0.094 | 0 | 0 | 0 | 0.7187667
| 41CrS4 | 17039 |  | 0 | 0 | 0 | 0 | [5 empty] | 0 | 68 | 7% | 241 | 810 | 623.7 | 7.5 | 3 | Trempe + revenu | 1 | 0.415 | 0.2 | 0.75 | 0.0175 | 0.03 | 0 | 1.05 | 0 | 0 | 0 | 0 | 0 | 0.75
| 41CrS4 QT | 1.7039 |  | 0 | 0 | 0 | 0 | [5 empty] | 0 | 55 | 10% | 294 | 1000 | 770 | 9 | 3 | Pré-traité | 0 | 0.415 | 0.2 | 0.75 | 0.0175 | 0.03 | 0 | 1.05 | 0 | 0 | 0 | 0 | 0 | 0.75
| 41Cr4 | 1.7035 |  | 0 | 0 | 0 | 0 | [5 empty] | 0 | 58 | 7% | 301 | 810 | 534 | 10 | 3 | Trempe + revenu | 1 | 0.415 | 0.2 | 0.75 | 0.0125 | 0.0175 | 0 | 1.05 | 0 | 0 | 0 | 0 | 0 | 0.75
| 41Cr4 QT | 1.7035 |  | 0 | 0 | 0 | 0 | [5 empty] | 0 | 50 | 10% | 294 | 1000 | 660 | 12 | 3 | Pré-traité | 0 | 0.415 | 0.2 | 0.75 | 0.0125 | 0.0175 | 0 | 1.05 | 0 | 0 | 0 | 0 | 0 | 0.75
| 16CrMo4 | 1.7242 |  | 1540 | 1540 | 0 | 1540 | 1540 |  |  |  |  | 0 | 37 | 7% | 156 | 1216 | 905 | 9 | 2 | Trempe + revenu | 1 | 0.14 | 0.221 | 0.749 | 0.011 | 0.016 | 0 | 1.083 | 0.217 | 0.232 | 0 | 0 | 0 | 0.5403
| 25CrMoS4 | 1.7213 |  | 0 | 0 | 0 | 0 | [5 empty] | 0 | 46 | 7% | 212 | 710 | 545 | 8 | 2 | Trempe + revenu | 1 | 0.255 | 0.2 | 0.75 | 0.0175 | 0.03 | 0 | 1.05 | 0.225 | 0 | 0 | 0 | 0 | 0.635
| 25CrMoS4 QT | 1.7213 |  | 0 | 0 | 0 | 0 | [5 empty] | 0 | 40 | 10% | 256.5 | 875 | 670 | 10 | 2 | Pré-traité | 0 | 0.255 | 0.2 | 0.75 | 0.0175 | 0.03 | 0 | 1.05 | 0.225 | 0 | 0 | 0 | 0 | 0.635
| 34CrMo4 | 1.722 |  | 1400 | 1400 | 0 | 1400 | 1400 |  |  |  |  | 0 | 40 | 7% | 187 | 975 | 660 | 13 | 3 | Trempe + revenu | 1 | 0.335 | 0.2 | 0.75 | 0.012 | 0.0175 | 0 | 1.05 | 0.225 | 0 | 0 | 0 | 0 | 0.715
| 42CrMo4 QT | 1.7225 |  | 0 | 0 | 0 | 0 | [5 empty] | 0 | 40 | 10% | 294.5 | 1136 | 1050 | 12 | 3 | Pré-traité | 0 | 0.418 | 0.186 | 0.844 | 0.009 | 0.074 | 0 | 1.083 | 0.157 | 0.216 | 0 | 0 | 0 | 0.8210667
| 42CrMo4 | 1.7225 |  | 0 | 0 | 0 | 0 | [5 empty] | 0 | 48 | 7% | 230 | 770 | 581 | 8 | 3 | Trempe + revenu | 1 | 0.415 | 0.2 | 0.75 | 0.012 | 0.0175 | 0 | 1.05 | 0.225 | 0 | 0 | 0 | 0 | 0.795
| 42CrMoS4 QT | 1.7227 |  | 0 | 0 | 0 | 0 | [5 empty] | 0 | 46 | 10% | 241 | 1100 | 830 | 9 | 3 | Pré-traité | 0 | 0.415 | 0.2 | 0.75 | 0.012 | 0.03 | 0 | 1.05 | 0.225 | 0 | 0 | 0 | 0 | 0.795
| 34CrNiMo6 + QT | 1.6582 |  | 0 | 0 | 0 | 0 | [5 empty] | 0 | 37 | 10% | 248 | 1100 | 950 | 9 | 3 | Pré-traité | 0 | 0.34 | 0.2 | 0.65 | 0.0175 | 0.0175 | 0 | 1.5 | 0.225 | 1.5 | 0 | 0 | 0 | 0.8933333
| 51CrV4 |  |  | 0 | 0 | 0 | 0 | [5 empty] | 0 | 45 | 10% | 248 | 830 | 603 | 8 | 3 | Trempe + revenu | 1 | 0.5 | 0.23 | 0.82 | 0.015 | 0.015 | 0 | 1 | 0.015 | 0.07 | 0 | 0 | 0.121 | 0.8685333
| 51CrV4 QT | 1.8159 |  | 2800 | 2800 | 0 | 2800 | 2800 |  |  |  |  | 0 | 35 | 12% | 370.5 | 1100 | 800 | 10 | 3 | Pré-traité | 0 | 0.51 | 0.2 | 0.9 | 0.0175 | 0.0175 | 0 | 1.05 | 0.015 | 0 | 0 | 0 | 0.175 | 0.908
Formulas:
prix réel 2018 = IF(YEAR([date de la connaisance du dernier prix])=YEAR(TODAY()),[dernier prix connu],0)
prix estimé 2018 = IF([dernier prix connu]<>0,[dernier prix connu]*(1+[taux d'inflation]/100)^(YEAR(TODAY())-YEAR([date de la connaisance du dernier prix])),IF([prix min internet]<>0,([prix min internet]+[prix max internet])/2,0))
Note on B5: Famille d'acier issu de la norme NF 10277
Note on D5: numéro de la désignation Européenne
Note on E5: Prix à la tonne
Note on P5: Les valeurs en gras ont été trouvées dans le "critère d'usinabilité" , les valeurs en italiques ont été déduites des valeurs en gras. La référence est le 9S30, numéro 1,0711.
Note on V5: 1: bonne aptitude à la soudure 2: moyenne aptitude à la soudure 3: mauvaise aptitude à la soudure
Note on X5: 0: pré-traité 1: bonne aptitude au traitement thermique 2: moyenne aptitude au traitement thermique 3: difficilement traitable thermiquement

## inox
Norme utilisé: | NF 10088
diamètre de barre: | 20 mm | [12 empty] | Composition chimique moyenne en % de masse
Famille | nuance | Numéro | Indice prix tonne | Usinabilité | % outillage | Dureté en Hb | Rm en Mpa | Rp0.2 en Mpa | A% | Aptitude à la soudure | Traitement thermique | Aptitude au traitement thermique | résistance à la corrosion | C | Si | Mn | P | S | N | Cr | Mo | Ni | Pb | B | V
Acier inoxydable austenitique | X10CrNi18-8 (301) | 1.431 |  | 30 | 10% | 230 | 625 | 195 | 40 | 2 | - | 3 | 3 | 0.1 | 0.1 | 1 | 0.0225 | 0.0075 | 0.055 | 17.5 | 0.4 | 7.75 | 0 | 0 | 0
| X5CrNiN17-8 (302) | 1.4319 |  | 25 | 10% | 215 | 566 | 257.5 | 35 | 2 | - | 3 | 2 | 0.05 | 0.5 | 1 | 0.0225 | 0.0075 | 0 | 17 | 0 | 7.5 | 0 | 0 | 0
| X8CrNiS18-9 (303) | 1.4305 |  | 65 | 10% | 230 | 625 | 190 | 35 | 3 | - | 3 | 3 | 0.05 | 0.5 | 1 | 0.0225 | 0.25 | 0.055 | 18 | 0 | 9 | 0 | 0 | 0
| X5CrNi18-10 (304) | 1.4301 |  | 40 | 10% | 215 | 600 | 190 | 45 | 1 | - | 3 | 2 | 0.03 | 0.5 | 1 | 0.0225 | 0.015 | 0.055 | 18.25 | 0 | 9.25 | 0 | 0 | 0
| X2CrNi19-11 (304L) | 1.4306 |  | 45 | 10% | 215 | 570 | 180 | 45 | 1 | - | 3 | 2 | 0.015 | 0.5 | 1 | 0.0225 | 0.015 | 0.055 | 19 | 0 | 11 | 0 | 0 | 0
| X2CrNi18-9 (304L) | 1.4307 |  | 45 | 10% | 215 | 565 | 175 | 45 | 1 | - | 3 | 2 | 0.015 | 0.5 | 1 | 0.0225 | 0.015 | 0.055 | 18.5 | 0 | 9 | 0 | 0 | 0
| X5CrNiMo17-12-2 (316) | 1.4401 |  | 40 | 10% | 215 | 600 | 200 | 40 | 1 | - | 3 | 1 | 0.035 | 0.5 | 1 | 0.0225 | 0.015 | 0.055 | 17.5 | 2.25 | 11.5 | 0 | 0 | 0
| X2CrNiMo17-12-2 (316L) | 1.4404 |  | 40 | 10% | 215 | 600 | 200 | 40 | 1 | - | 3 | 1 | 0.015 | 0.5 | 1 | 0.0225 | 0.015 | 0.055 | 17.5 | 2.25 | 11.5 | 0 | 0 | 0
| X2CrNiMo18-14-3 (316L) | 1.4435 |  | 40 | 10% | 215 | 600 | 200 | 40 | 1 | - | 3 | 1 | 0.015 | 0.5 | 1 | 0.0225 | 0.015 | 0.055 | 18 | 2.75 | 13.75 | 0 | 0 | 0
| X6CrNiMoTi17-12-2 (316Ti) | 1.4571 |  | 35 | 10% | 215 | 600 | 200 | 40 | 1 | - | 3 | 1 | 0.06 | 0.5 | 1 | 0.0225 | 0.015 | 0 | 17.5 | 2.25 | 12 | 0 | 0 | 0
| X3CrNiMo17-13-3 (316M) | 1.4436 |  | 35 | 10% | 215 | 600 | 200 | 40 | 1 | - | 3 | 1 | 0.03 | 0.5 | 1 | 0.0225 | 0.015 | 0.055 | 17.5 | 2.75 | 12.25 | 0 | 0 | 0
| X6CrNiTi18-10 (321) | 1.4541 |  | 45 | 10% | 215 | 600 | 190 | 40 | 1 | - | 3 | 1 | 0.04 | 0.5 | 1 | 0.0225 | 0.015 | 0 | 18 | 0 | 10.5 | 0 | 0 | 0
| X3CrNiCu18-4 (304Cu) | 1.4567 |  | 65 | 10% | 215 | 550 | 175 | 45 | 1 | - | 3 | 1 | 0.03 | 5 | 1 | 0.0225 | 0.015 | 0.055 | 18 | 0 | 9.5 | 0 | 0 | 0
| X1NiCrMoCu25-20-5 (904L) | 1.4539 |  | 20 | 10% | 230 | 630 | 230 | 35 | 2 | - | 3 | 1 | 0.01 | 0.35 | 1 | 0.015 | 0.005 | 0.075 | 20 | 4.5 | 25 | 0 | 0 | 0
Acier inoxydable martensitique | X12CrS13 (416) | 1.4005 |  | 90 | 10% | 220 | 730 | 430 | 11.5 | 3 | trempe+revenu | 1 | 3 | 0.115 | 0.5 | 0.75 | 0.02 | 0.25 | 0 | 13 | 0.3 | 0 | 0 | 0 | 0
| X20Cr13 (420) | 1.4021 |  | 45 | 10% | 230 | 760 | 490 | 12.5 | 3 | trempe+revenu | 1 | 3 | 0.205 | 0.5 | 0.75 | 0.02 | 0.015 | 0 | 13 | 0 | 0 | 0 | 0 | 0
| X30Cr13 (420) | 1.4028 |  | 35 | 10% | 254 | 800 | 533 | 8.5 | 3 | trempe+revenu | 1 | 3 | 0.305 | 0.5 | 0.75 | 0.02 | 0.015 | 0 | 13 | 0 | 0 | 0 | 0 | 0
| X29CrS13 (420F) | 1.4029 |  | 50 | 10% | 245 | 800 | 600 | 11 | 3 | trempe+revenu | 1 | 3 | 0.285 | 0.5 | 0.75 | 0.02 | 0.2 | 0 | 12.75 | 0.3 | 0 | 0 | 0 | 0
| X46Cr13 (420) | 1.4034 |  | 45 | 10% | 254 | 800 | 651 | 14.5 | 3 | trempe+revenu | 2 | 3 | 0.465 | 0.5 | 0.5 | 0.02 | 0.015 | 0 | 13.5 | 0 | 0 | 0 | 0 | 0
| X45CrS13 (420F) | 1.4035 |  | 55 | 10% | 209 | 727 | 666 | 20 | 3 | trempe+revenu | 1 | 3 | 0.285 | 0.65 | 1 | 0.02 | 0.125 | 0.3 | 12.4 | 0.125 | 0.25 | 0 | 0 | 0
| X4CrNiMo16-5-1 (QT 760) | 1.4418 |  | 35 | 12% | 320 | 860 | 550 | 16 | 1 | pré-traité | 0 | 2 | 0.03 | 0.3 | 1 | 0.0175 | 0.0025 | 0 | 15.5 | 0.95 | 4.5 | 0 | 0 | 0
| X39CrMo17-1 | 1.4122 |  | 42 | 10% | 280 | 900 | 530 | 12 | 3 | trempe+revenu | 1 | 2 | 0.39 | 0.5 | 0.75 | 0.02 | 0.015 | 0 | 16.5 | 1.05 | 0.5 | 0 | 0 | 0
| X39Cr13 (420) | 1.4031 |  | 47 | 10% | 245 | 800 | - | 10 | 3 | trempe+revenu | 1 | 3 | 0.39 | 0.5 | 0.5 | 0.02 | 0.015 | 0 | 13.5 | 0 | 0 | 0 | 0 | 0
| X17CrNi-16-2 (431) | 1.4057 |  | 45 | 10% | 295 | 850 | 582 | 13.5 | 2 | trempe+revenu | 1 | 2 | 0.17 | 0.5 | 0.75 | 0.02 | 0.015 | 0 | 16 | 0 | 2 | 0 | 0 | 0
| X5CrNiCuNb16-4 (QT930) | 1.4542 |  | 30 | 12% | 360 | 1015 | 720 | 16 | 1 | pré-traité | 0 | 1 | 0.05 | 0.35 | 0.75 | 0.02 | 0.015 | 0 | 16 | 0.3 | 4 | 0 | 0 | 0
| X12Cr13 (410) | 1.4006 |  | 55 | 10% | 220 | 730 | 450 | 15 | 2 | trempe+revenu | 1 | 3 | 0.115 | 0.5 | 0.7 | 0.02 | 0.015 | 0 | 12.5 | 0 | 0.375 | 0 | 0 | 0
Acier inoxydable ferritique | X6Cr17 (430) | 1.4016 |  | 55 | 10% | 200 | 515 | 240 | 20 | 2 | - | 3 | 3 | 0.04 | 0.5 | 0.5 | 0.02 | 0.015 | 0 | 17 | 0 | 0 | 0 | 0 | 0
| X14CrMoS17 (430F) | 1.4104 |  | 75 | 10% | 220 | 730 | 486 | 11.5 | 2 | trempe+revenu | 2 | 3 | 0.135 | 0.5 | 0.75 | 0.02 | 0.25 | 0 | 16.5 | 0.4 | 0 | 0 | 0 | 0
| X6CrMoS17 (420F) | 1.4105 |  | 75 | 10% | 200 | 530 | 250 | 20 | 3 | - | 3 | 3 | 0.06 | 0.75 | 0.75 | 0.02 | 0.25 | 0 | 17 | 0.4 | 0 | 0 | 0 | 0 | L'ajout de bore permet d'augmenter la ténacité de la couche cémentée
Note on D5: Numéro de la designation Européenne
Note on E5: Prix à la tonne
Note on F5: Les valeurs en gras ont été trouvées dans le "critère d'usinabilité" , les valeurs en italiques ont été déduites des valeurs en gras. La référence est le 9S30, numéro 1,0711.
Note on L5: 1: bonne aptitude à la soudure 2: moyenne aptitude à la soudure 3: mauvaise aptitude à la soudure
Note on N5: 0: pré-traité 1: bonne aptitude au traitement thermique 2: moyenne aptitude au traitement thermique 3: difficilement traitable thermiquement
Note on O5: 1: très bonne résistance à la corrosion 2: bonne résistance à la corrosion 3: moyenne résistance à la corrosion
Note on C7: Pas dans la norme.