## Présentation
Base de donnée Matériaux de l'IPOC AT-OMC v2.0
Cette base de donnée est composée d'environ 70 aciers classés en 4 grandes familles: les aciers d'usage général, les aciers de décolletage, les acier de cementation et les acier de trempe et revenu.
Pour chaque materiau on y trouve sa composition, ses caractéristiques mécaniques (Rm, Rp0,2, A%), son aptitude au traitement thermique, son usinabilité et son aptitude à la soudure. Plus l'usinabilité est bonne plus le pourcentage est élevé, pour l'aptitude à la soudure, 1 correspond à une bonne aptitude et 3 à une mauvaise.
Les éléments de l'usinabilité en gras sont des valeurs conformes trouvées dans le livre du CTDEC, en revanche les valeurs en italiques sont des valeurs déterminées avec l'aide des valeurs connues d'autre materiaux et de la composition chimique.

## Acier
Norme utilisé: | NF EN 10277-5
diamètre de barre: | 20 mm
Famille | Nuance | Numéro | Indice prix tonne | Usinabilité | % outillage | Dureté en Hb | Rm en Mpa | Rp0.2 en Mpa | A% | Aptitude à la soudure | Traitement thermique | Aptitude au traitement thermique | Composition chimique moyenne en % de masse
[13 empty] | C | Si | Mn | P | S | N | Cr | Mo | Ni | Pb | B | V | Ceq
Aciers d'usage général | S235JRG2C | 1.0122 |  | 50 | 5% | 121 | 405 | 260 | 10 | 1 | - | 3 | 0.085 | 0 | 0.7 | 0.0225 | 0.0225 | 0.0045 | 0 | 0 | 0 | 0 | 0 | 0 | 0.2016667
| E295GC | 1.0533 |  | 50 | 5% | 160.5 | 540 | 320 | 8 | 1 | - | 3 | 0 | 0 | 0 | 0.0225 | 0.0225 | 0.0045 | 0 | 0 | 0 | 0 | 0 | 0 | 0
| E335GC | 1.0543 |  | 50 | 5% | 190 | 640 | 390 | 7 | 1 | - | 3 | 0 | 0 | 0 | 0.0225 | 0.0225 | 0.0045 | 0 | 0 | 0 | 0 | 0 | 0 | 0
| S335J2G3C | 1.0569 |  | 50 | 5% | 166.5 | 560 | 350 | 8 | 1 | - | 3 | 0.1 | 0.275 | 0.8 | 0.0175 | 0.0175 | 0 | 0 | 0 | 0 | 0 | 0 | 0 | 0.2333333
| C10 | 1.0301 |  | 50 | 5% | 127.5 | 430 | 250 | 10 | 1 | cémentation | 2 | 0.1 | 0.2 | 0.45 | 0.0225 | 0.0225 | 0 | 0 | 0 | 0 | 0 | 0 | 0 | 0.175
| C15 | 1.0401 |  | 57 | 5% | 138 | 465 | 280 | 9 | 1 | cémentation | 2 | 0.15 | 0.2 | 0.55 | 0.0225 | 0.0225 | 0 | 0 | 0 | 0 | 0 | 0 | 0 | 0.2416667
| C16 | 1.0407 |  | 57 | 5% | 144.5 | 485 | 300 | 9 | 1 | cémentation | 2 | 0.15 | 0.2 | 0.75 | 0.0225 | 0.0225 | 0 | 0 | 0 | 0 | 0 | 0 | 0 | 0.275
| C35 | 1.0501 |  | 50 | 5% | 180.5 | 610 | 320 | 8 | 2 | Trempe + revenu | 1 | 0.355 | 0.2 | 0.65 | 0.0225 | 0.0225 | 0 | 0.2 | 0.05 | 0.2 | 0 | 0 | 0 | 0.5266667
| C40 | 1.0511 |  | 47 | 5% | 187 | 630 | 365 | 8 | 2 | Trempe + revenu | 1 | 0.405 | 0.2 | 0.65 | 0.0225 | 0.0225 | 0 | 0.2 | 0.05 | 0.2 | 0 | 0 | 0 | 0.5766667
| C45 | 1.0503 |  | 45 | 5% | 207 | 700 | 410 | 7 | 2 | Trempe + revenu | 1 | 0.46 | 0.2 | 0.65 | 0.0225 | 0.0225 | 0 | 0.2 | 0.05 | 0.2 | 0 | 0 | 0 | 0.6316667
| C50 | 1.0540 |  | 42 | 5% | 225 | 760 | 440 | 7 | 2 | Trempe + revenu | 1 | 0.51 | 0.2 | 0.75 | 0.0225 | 0.0225 | 0 | 0.2 | 0.05 | 0.2 | 0 | 0 | 0 | 0.6983333
| C60 | 1.0601 |  | 41 | 5% | 238 | 805 | 480 | 6 | 3 | Trempe + revenu | 1 | 0.61 | 0.2 | 0.75 | 0.0225 | 0.0225 | 0 | 0.2 | 0.05 | 0.2 | 0 | 0 | 0 | 0.7983333
Acier de décolletage | 11SMn30 | 1.0715 |  | 100 | 5% | 169 | 510 | 440 | 6 | 1 | Carbonitruration | 2 | 0.07 | 0.025 | 1.1 | 0.055 | 0.3 | 0 | 0 | 0 | 0 | 0 | 0 | 0 | 0.2533333
| 11SMnPb30 | 1.0718 |  | 115 | 5% | 169 | 490 | 410 | 7 | 1 | Carbonitruration | 2 | 0.07 | 0.025 | 1.1 | 0.055 | 0.3 | 0 | 0 | 0 | 0 | 0.275 | 0 | 0 | 0.2533333
| 11SMn37 | 1.0736 |  | 110 | 5% | 169 | 460 | 375 | 8 | 1 | Carbonitruration | 2 | 0.07 | 0.025 | 1.25 | 0.055 | 0.37 | 0 | 0 | 0 | 0 | 0 | 0 | 0 | 0.2783333
| 11SMnPb37 | 1.0737 |  | 130 | 5% | 169 | 400 | 250 | 9 | 1 | Carbonitruration | 2 | 0.07 | 0.025 | 1.25 | 0.055 | 0.37 | 0 | 0 | 0 | 0 | 0.275 | 0 | 0 | 0.2783333
| 10S20 | 1.0721 |  | 95 | 5% | 131.5 | 445 | 360 | 9 | 1 | Cémentation | 1 | 0.01 | 0.2 | 0.9 | 0.03 | 0.2 | 0 | 0 | 0 | 0 | 0 | 0 | 0 | 0.16
| 10SPb20 | 1.0722 |  | 105 | 5% | 131.5 | 445 | 360 | 9 | 1 | Cémentation | 1 | 0.01 | 0.2 | 0.9 | 0.03 | 0.2 | 0 | 0 | 0 | 0 | 0.275 | 0 | 0 | 0.16
| 15SMn13 | 1.0725 |  | 95 | 5% | 153 | 515 | 390 | 8 | 1 | Cémentation | 1 | 0.15 | 0.2 | 1.1 | 0.03 | 0.13 | 0 | 0 | 0 | 0 | 0 | 0 | 0 | 0.3333333
| 35S20 | 1.0726 |  | 75 | 5% | 177.5 | 600 | 360 | 7 | 2 | Trempe + revenu | 1 | 0.35 | 0.2 | 0.9 | 0.03 | 0.2 | 0 | 0 | 0 | 0 | 0 | 0 | 0 | 0.5
| 35SPb20 | 1.0756 |  | 95 | 5% | 177.5 | 600 | 360 | 7 | 2 | Trempe + revenu | 1 | 0.35 | 0.2 | 0.9 | 0.03 | 0.2 | 0 | 0 | 0 | 0 | 0.25 | 0 | 0 | 0.5
| 36SMn14 | 1.0764 |  | 75 | 5% | 194 | 655 | 390 | 7 | 2 | Trempe + revenu | 1 | 0.35 | 0.2 | 1.5 | 0.03 | 0.14 | 0 | 0 | 0 | 0 | 0 | 0 | 0 | 0.6
equivaut à 35MnS6Pb | 36SMnPb14 | 1.0765 |  | 90 | 5% | 194 | 655 | 390 | 7 | 2 | Trempe + revenu | 1 | 0.35 | 0.2 | 1.5 | 0.03 | 0.14 | 0 | 0 | 0 | 0 | 0.25 | 0 | 0 | 0.6
| 38SMn28 | 1.0760 |  | 65 | 5% | 191 | 645 | 420 | 7 | 2 | Trempe + revenu | 1 | 0.375 | 0.2 | 1.35 | 0.03 | 0.285 | 0 | 0 | 0 | 0 | 0 | 0 | 0 | 0.6
| 38SMnPb28 | 1.0761 |  | 80 | 5% | 191 | 645 | 420 | 7 | 2 | Trempe + revenu | 1 | 0.375 | 0.2 | 1.35 | 0.03 | 0.285 | 0 | 0 | 0 | 0 | 0.25 | 0 | 0 | 0.6
Distinguer ETG, VITAC… | 44SMn28 | 1.0762 |  | 62 | 5% | 214.5 | 725 | 460 | 6 | 2 | Trempe + revenu | 1 | 0.44 | 0.2 | 1.5 | 0.03 | 0.285 | 0 | 0 | 0 | 0 | 0 | 0 | 0 | 0.69
| ETG88 |  |  | 80 | 5% | 213.8 | 890 | 725 | 11.7 | 3 | Pré-traité | 0 | 0.45 | 0.13 | 1.5 | 0.02 | 0.289 | 0.01 | 0.1 | 0.02 | 0.08 | 0 | 0 | 0 | 0.7293333
| ETG100 |  |  | 75 | 5% | 261 | 1012 | 895 | 6.8 | 3 | Pré-traité | 0 | 0.44 | 0.13 | 1.48 | 0.02 | 0.29 | 0.011 | 0.11 | 0.02 | 0.09 | 0 | 0 | 0 | 0.7186667
| Vitac D950 |  |  | 75 | 5% | 245 | 1041 | 790 | 12 | 3 | Pré-traité | 0 | 0.445 | 0.419 | 1.409 | 0.008 | 0.301 | 0 | 0.222 | 0.052 | 0.175 | 0 | 0 | 0 | 0.7463
| VitacD830 |  |  | 80 | 5% | 289 | 922 | 660 | 12 | 3 | Pré-traité | 0 | 0.451 | 0.4 | 1.489 | 0.008 | 0.265 | 0 | 0.109 | 0.033 | 0.101 | 0 | 0 | 0.091 | 0.7525
| 44SMnPb28 | 1.0763 |  | 75 | 5% | 214.5 | 725 | 460 | 6 | 2 | Trempe + revenu | 1 | 0.44 | 0.2 | 1.5 | 0.03 | 0.285 | 0 | 0 | 0 | 0 | 0.25 | 0 | 0 | 0.69
| 46S20 | 1.0727 |  | 67 | 5% | 200 | 675 | 400 | 7 | 2 | Trempe + revenu | 1 | 0.46 | 0.2 | 0.9 | 0.03 | 0.2 | 0 | 0 | 0 | 0 | 0 | 0 | 0 | 0.61
| 46SPb20 | 1.0757 |  | 85 | 5% | 200 | 675 | 400 | 7 | 2 | Trempe + revenu | 1 | 0.46 | 0.2 | 0.9 | 0.03 | 0.2 | 0 | 0 | 0 | 0 | 0.25 | 0 | 0 | 0.61
Acier de cémentation | C10R | 1.1207 |  | 65 | 5% | 127.5 | 430 | 250 | 10 | 1 | Cémentation | 1 | 0.1 | 0.2 | 0.45 | 0.0175 | 0.03 | 0 | 0 | 0 | 0 | 0 | 0 | 0 | 0.175
| C15R | 1.1140 |  | 67 | 5% | 138 | 465 | 280 | 9 | 1 | cémentation | 1 | 0.15 | 0.2 | 0.45 | 0.0175 | 0.03 | 0 | 0 | 0 | 0 | 0 | 0 | 0 | 0.225
| C16R | 1.1208 |  | 67 | 5% | 144.5 | 485 | 300 | 9 | 1 | cémentation | 1 | 0.15 | 0.2 | 0.75 | 0.0175 | 0.03 | 0 | 0 | 0 | 0 | 0 | 0 | 0 | 0.275
| 16MnCr5 | 1.7131 |  | 60 | 7% | 197 | 950 | 650 | 9 | 2 | Cémentation | 1 | 0.155 | 0.194 | 1.15 | 0.01 | 0.027 | 0 | 1.036 | 0.057 | 0.126 | 0 | 0 | 0.005 | 0.5746667
| 16MnCrS5 | 1.7139 |  | 70 | 7% | 207 | 950 | 650 | 9 | 2 | cémentation | 1 | 0.165 | 0.2 | 1.15 | 0.0175 | 0.03 | 0 | 0.95 | 0 | 0 | 0 | 0 | 0 | 0.5466667
| 16MnCrB5 | 1.7160 |  | 65 | 7% | 207 | 950 | 650 | 9 | 2 | cémentation | 1 | 0.165 | 0.2 | 1.15 | 0.0175 | 0.0175 | 0 | 0.95 | 0 | 0 | 0 | 0.0029 | 0 | 0.5466667 | L'ajout de bore permet d'augmenter la ténacité de la couche cémentée
| 20MnCrS5 | 1.7149 |  | 70 | 7% | 217 | 930 | 690 | 8 | 2 | cémentation | 1 | 0.195 | 0.2 | 1.25 | 0.0175 | 0.03 | 0 | 1.15 | 0 | 0 | 0 | 0 | 0 | 0.6333333
| 16NiCrS4 | 1.5715 |  | 70 | 7% | 217 | 1125 | 735 | 10 | 2 | cémentation | 1 | 0.16 | 0.2 | 0.85 | 0.0175 | 0.02 | 0 | 0.8 | 0 | 0.95 | 0 | 0 | 0 | 0.525
| 15NiCr13 | 1.5752 |  | 60 | 7% | 255 | 1030 | 745 | 9 | 2 | cémentation | 1 | 0.17 | 0.2 | 0.55 | 0.0175 | 0.0175 | 0 | 0.75 | 0 | 3.25 | 0 | 0 | 0 | 0.6283333
| 20NiCrMoS2-2 | 1.6526 |  | 62 | 7% | 212 | 975 | 590 | 10 | 2 | cémentation | 1 | 0.2 | 0.2 | 0.8 | 0.0175 | 0.03 | 0 | 0.475 | 0.2 | 0.55 | 0 | 0 | 0 | 0.505
| 17NiCrMoS6-4 | 1.6569 |  | 60 | 7% | 229 | 1125 | 735 | 9 | 2 | cémentation | 1 | 0.17 | 0.2 | 0.75 | 0.0175 | 0.03 | 0 | 0.95 | 0.2 | 0.85 | 0 | 0 | 0 | 0.5816667
Acier pour trempe et revenu | C35E | 1.1181 |  | 55 | 7% | 180.5 | 775 | 530 | 10 | 2 | Trempe + revenu | 1 | 0.355 | 0.2 | 0.65 | 0.0175 | 0.0175 | 0 | 0.2 | 0.05 | 0.2 | 0 | 0 | 0 | 0.5266667
| C35R | 1.1180 |  | 67 | 5% | 180.5 | 775 | 530 | 10 | 2 | Trempe + revenu | 1 | 0.355 | 0.2 | 0.65 | 0.0175 | 0.03 | 0 | 0.2 | 0.05 | 0.2 | 0 | 0 | 0 | 0.5266667
| C40E | 1.1186 |  | 53 | 7% | 187 | 790 | 500 | 9 | 2 | Trempe + revenu | 1 | 0.405 | 0.2 | 0.65 | 0.0175 | 0.0175 | 0 | 0.2 | 0.05 | 0.2 | 0 | 0 | 0 | 0.5766667
| C40R | 1.1189 |  | 65 | 5% | 187 | 790 | 500 | 9 | 2 | Trempe + revenu | 1 | 0.405 | 0.2 | 0.65 | 0.0175 | 0.03 | 0 | 0.2 | 0.05 | 0.2 | 0 | 0 | 0 | 0.5766667
| C45E | 1.1191 |  | 53 | 7% | 207 | 850 | 570 | 9 | 2 | Trempe + revenu | 1 | 0.46 | 0.2 | 0.65 | 0.0175 | 0.0175 | 0 | 0.2 | 0.05 | 0.2 | 0 | 0 | 0 | 0.6316667
| C45R | 1.1201 |  | 65 | 5% | 207 | 850 | 570 | 9 | 2 | Trempe + revenu | 1 | 0.46 | 0.2 | 0.65 | 0.0175 | 0.03 | 0 | 0.2 | 0.05 | 0.2 | 0 | 0 | 0 | 0.6316667
| C50E | 1.1206 |  | 48 | 7% | 225 | 890 | 600 | 8 | 2 | Trempe + revenu | 1 | 0.51 | 0.2 | 0.75 | 0.0175 | 0.0175 | 0 | 0.2 | 0.05 | 0.2 | 0 | 0 | 0 | 0.6983333
| C50R | 1.1241 |  | 60 | 5% | 225 | 890 | 600 | 8 | 2 | Trempe + revenu | 1 | 0.51 | 0.2 | 0.75 | 0.0175 | 0.03 | 0 | 0.2 | 0.05 | 0.2 | 0 | 0 | 0 | 0.6983333
| C60E | 1.1221 |  | 45 | 7% | 238 | 915 | 640 | 7 | 3 | Trempe + revenu | 1 | 0.61 | 0.2 | 0.75 | 0.0175 | 0.0175 | 0 | 0.2 | 0.05 | 0.2 | 0 | 0 | 0 | 0.7983333
| C60R | 1.1223 |  | 57 | 5% | 238 | 915 | 640 | 7 | 3 | Trempe + revenu | 1 | 0.61 | 0.2 | 0.75 | 0.0175 | 0.03 | 0 | 0.2 | 0.05 | 0.2 | 0 | 0 | 0 | 0.7983333
| 100Cr6 | 1.3505 |  | 45 | 5% | 187 | 670 | 550 | 11 | 3 | Trempe + revenu | 1 | 0.941 | 0.27 | 0.343 | 0.01 | 0.004 | 0 | 1.398 | 0.065 | 0.152 | 0 | 0 | 0 | 1.3009
| 34CrS4 | 1.7037 |  | 55 | 7% | 223 | 875 | 603 | 8 | 2 | Trempe + revenu | 1 | 0.335 | 0.2 | 0.75 | 0.0175 | 0.03 | 0 | 1.05 | 0 | 0 | 0 | 0 | 0 | 0.67
| 34CrS4 QT | 1.7037 |  | 40 | 10% | 294 | 1000 | 690 | 9 | 2 | Pré-traité | 0 | 0.335 | 0.2 | 0.75 | 0.0175 | 0.03 | 0 | 1.05 | 0 | 0 | 0 | 0 | 0 | 0.67
| 34Cr4 | 1.7022 |  | 45 | 7% | 223 | 875 | 590 | 14 | 2 | Trempe + revenu | 1 | 0.34 | 0.25 | 0.85 | 0 | 0.0175 | 0 | 1.05 | 0 | 0 | 0 | 0 | 0 | 0.6916667
| 37CrS4 QT |  |  | 38 | 10% | 285 | 898 | 790 | 16 | 3 | Pré-traité | 0 | 0.366 | 0.174 | 0.783 | 0.011 | 0.03 | 0 | 1.025 | 0.055 | 0.094 | 0 | 0 | 0 | 0.7187667
| 41CrS4 | 17039 |  | 68 | 7% | 241 | 810 | 623.7 | 7.5 | 3 | Trempe + revenu | 1 | 0.415 | 0.2 | 0.75 | 0.0175 | 0.03 | 0 | 1.05 | 0 | 0 | 0 | 0 | 0 | 0.75
| 41CrS4 QT | 1.7039 |  | 55 | 10% | 294 | 1000 | 770 | 9 | 3 | Pré-traité | 0 | 0.415 | 0.2 | 0.75 | 0.0175 | 0.03 | 0 | 1.05 | 0 | 0 | 0 | 0 | 0 | 0.75
| 41Cr4 | 1.7035 |  | 58 | 7% | 301 | 810 | 534 | 10 | 3 | Trempe + revenu | 1 | 0.415 | 0.2 | 0.75 | 0.0125 | 0.0175 | 0 | 1.05 | 0 | 0 | 0 | 0 | 0 | 0.75
| 41Cr4 QT | 1.7035 |  | 50 | 10% | 294 | 1000 | 660 | 12 | 3 | Pré-traité | 0 | 0.415 | 0.2 | 0.75 | 0.0125 | 0.0175 | 0 | 1.05 | 0 | 0 | 0 | 0 | 0 | 0.75
| 16CrMo4 | 1.7242 |  | 37 | 7% | 156 | 1216 | 905 | 9 | 2 | Trempe + revenu | 1 | 0.14 | 0.221 | 0.749 | 0.011 | 0.016 | 0 | 1.083 | 0.217 | 0.232 | 0 | 0 | 0 | 0.5403
| 25CrMoS4 | 1.7213 |  | 46 | 7% | 212 | 710 | 545 | 8 | 2 | Trempe + revenu | 1 | 0.255 | 0.2 | 0.75 | 0.0175 | 0.03 | 0 | 1.05 | 0.225 | 0 | 0 | 0 | 0 | 0.635
| 25CrMoS4 QT | 1.7213 |  | 40 | 10% | 256.5 | 875 | 670 | 10 | 2 | Pré-traité | 0 | 0.255 | 0.2 | 0.75 | 0.0175 | 0.03 | 0 | 1.05 | 0.225 | 0 | 0 | 0 | 0 | 0.635
| 34CrMo4 | 1.722 |  | 40 | 7% | 187 | 975 | 660 | 13 | 3 | Trempe + revenu | 1 | 0.335 | 0.2 | 0.75 | 0.012 | 0.0175 | 0 | 1.05 | 0.225 | 0 | 0 | 0 | 0 | 0.715
| 42CrMo4 QT | 1.7225 |  | 40 | 10% | 294.5 | 1136 | 1050 | 12 | 3 | Pré-traité | 0 | 0.418 | 0.186 | 0.844 | 0.009 | 0.074 | 0 | 1.083 | 0.157 | 0.216 | 0 | 0 | 0 | 0.8210667
| 42CrMo4 | 1.7225 |  | 48 | 7% | 230 | 770 | 581 | 8 | 3 | Trempe + revenu | 1 | 0.415 | 0.2 | 0.75 | 0.012 | 0.0175 | 0 | 1.05 | 0.225 | 0 | 0 | 0 | 0 | 0.795
| 42CrMoS4 QT | 1.7227 |  | 46 | 10% | 241 | 1100 | 830 | 9 | 3 | Pré-traité | 0 | 0.415 | 0.2 | 0.75 | 0.012 | 0.03 | 0 | 1.05 | 0.225 | 0 | 0 | 0 | 0 | 0.795
| 34CrNiMo6 + QT | 1.6582 |  | 37 | 10% | 248 | 1100 | 950 | 9 | 3 | Pré-traité | 0 | 0.34 | 0.2 | 0.65 | 0.0175 | 0.0175 | 0 | 1.5 | 0.225 | 1.5 | 0 | 0 | 0 | 0.8933333
| 51CrV4 |  |  | 45 | 10% | 248 | 830 | 603 | 8 | 3 | Trempe + revenu | 1 | 0.5 | 0.23 | 0.82 | 0.015 | 0.015 | 0 | 1 | 0.015 | 0.07 | 0 | 0 | 0.121 | 0.8685333
| 51CrV4 QT | 1.8159 |  | 35 | 12% | 370.5 | 1100 | 800 | 10 | 3 | Pré-traité | 0 | 0.51 | 0.2 | 0.9 | 0.0175 | 0.0175 | 0 | 1.05 | 0.015 | 0 | 0 | 0 | 0.175 | 0.908
Note on B5: Famille d'acier issu de la norme NF 10277
Note on D5: numéro de la désignation Européenne
Note on E5: Prix à la tonne
Note on F5: Les valeurs en gras ont été trouvé dans le CTDEC, les valeurs en italiques ont été déduite des valeurs en gras.
Note on L5: 1: bonne aptitude à la soudure 2: moyenne aptitude à la soudure 3: mauvaise aptitude à la soudure
Note on N5: 0: pré-traité 1: bonne aptitude au traitement thermique 2: moyenne aptitude au traitement thermique 3: difficilement traitable thermiquement

## inox
Norme utilisé:
| diamètre de barre: | 20 mm
| Famille | Nuance | AISI ou UNS | Numéro | Indice prix tonne | Usinabilité | % outillage | Dureté en Hb | Rm en Mpa | Rp0.2 en Mpa | A% | Aptitude à la soudure | Traitement thermique | Aptitude au traitement thermique | resistance à la corrosion | Composition chimique moyenne en % de masse
[16 empty] | C | Si | Mn | P | S | N | Cr | Mo | Ni | Pb | B | V
| Acier inoxydable austenitique | X10 CrNi 18 8 | 301 | 1.431 |  | -30 | 10% | 230 | 625 | 195 | 40 | 2 | - | 3 | non | 0.1 | 0.1 | 1 | 0.0225 | 0.0075 | 0.055 | 17.5 | 0.4 | 7.75 | 0 | 0 | 0
| pas dans la norme | X 5 CrNiN17 8 | 302 | 1.4319 |  | -25 | 10% | 215 | 566 | 257.5 | 35 | 2 | - | 3 |  | 0.05 | 0.5 | 1 | 0.0225 | 0.0075 | 0 | 17 | 0 | 7.5 | 0 | 0 | 0
|  | X8 CrNiS 18 9 | 303 | 1.4305 |  | +65 | 10% | 230 | 625 | 190 | 35 | 2 | - | 3 | non | 0.05 | 0.5 | 1 | 0.0225 | 0.25 | 0.055 | 18 | 0 | 9 | 0 | 0 | 0
|  | X5 CrNi 18 10 | 304 | 1.4301 |  | -40 | 10% | 215 | 600 | 190 | 45 | 1 | - | 3 | oui avant sensibilisation | 0.03 | 0.5 | 1 | 0.0225 | 0.015 | 0.055 | 18.25 | 0 | 9.25 | 0 | 0 | 0
|  | X2 CrNi19 11 | 304L | 1.4306 |  | +45 | 10% | 215 | 570 | 180 | 45 | 1 | - | 3 | 1 | 0.015 | 0.5 | 1 | 0.0225 | 0.015 | 0.055 | 19 | 0 | 11 | 0 | 0 | 0
|  | X2 CrNi 18 9 | 304L | 1.4307 |  | +45 | 10% | 215 | 565 | 175 | 45 | 1 | - | 3 | 1 | 0.015 | 0.5 | 1 | 0.0225 | 0.015 | 0.055 | 18.5 | 0 | 9 | 0 | 0 | 0
|  | X5 CrNiMo 17 12 2 | 316 | 1.4401 |  | -40 | 10% | 215 | 600 | 200 | 40 | 1 | - | 3 | oui avant sensibilisation | 0.035 | 0.5 | 1 | 0.0225 | 0.015 | 0.055 | 17.5 | 2.25 | 11.5 | 0 | 0 | 0
|  | X2 CrNiMo 17 12 2 | 316L | 1.4404 |  | +43 | 10% | 215 | 600 | 200 | 40 | 1 | - | 3 | 1 | 0.015 | 0.5 | 1 | 0.0225 | 0.015 | 0.055 | 17.5 | 2.25 | 11.5 | 0 | 0 | 0
| plusieur nuance ?? | X2 CrNiMo 18 14 3 | 316L | 1.4435 |  | +42 | 10% | 215 | 600 | 200 | 40 | 1 | - | 3 | 1 | 0.015 | 0.5 | 1 | 0.0225 | 0.015 | 0.055 | 18 | 2.75 | 13.75 | 0 | 0 | 0
|  | X6 CrNiTi 18 10 | 321 | 1.4541 |  | 45 | 10% | 215 | 600 | 190 | 40 | 1 | - | 3 | 1 | 0.04 | 0.5 | 1 | 0.0225 | 0.015 | 0 | 18 | 0 | 10.5 | 0 | 0 | 0
|  | X1 NiCrMoCu 25 20 5 | 904L | 1.4539 |  | --10 | 10% | 230 | 630 | 230 | 35 | 1 | - | 3 | 1 | 0.01 | 0.35 | 1 | 0.015 | 0.005 | 0.075 | 20 | 4.5 | 25 | 0 | 0 | 0
1
| Acier inoxydables martensitique | X12 CrS 13 | 416 | 1.4005 |  | +90 | 10% | 220 | 730 | 430 | 11.5 | 2 | revenu +trempe | 1 |  | 0.115 | 0.5 | 0.75 | 0.02 | 0.25 | 0 | 13 | 0.3 | 0 | 0 | 0 | 0
|  | X20 Cr 13 | 420 | 1.4021 |  | -45 | 10% | 230 | 760 | 490 | 12.5 | 2 | revenu +trempe | 1 | + | 0.205 | 0.5 | 0.75 | 0.02 | 0.015 | 0 | 13 | 0 | 0 | 0 | 0 | 0
|  | X30 Cr 13 | 420 | 1.4028 |  | -35 | 10% | 254 | 800 | 533 | 8.5 | 2 | revenu +trempe | 1 | + | 0.305 | 0.5 | 0.75 | 0.02 | 0.015 | 0 | 13 | 0 | 0 | 0 | 0 | 0
|  | X46 Cr 13 | 420 | 1.4034 |  | -45 | 10% | 254 | 800 | 651 | 14.5 | 2 | revenu +trempe | 1 | + | 0.465 | 0.5 | 0.5 | 0.02 | 0.015 | 0 | 13.5 | 0 | 0 | 0 | 0 | 0
|  | X45 CrS 13 | 420F | 1.4035 |  | +55 | 10% | 209 | 727 | 666 | 20 | 2 | revenu +trempe | 1 | + | 0.285 | 0.65 | 1 | 0.02 | 0.125 | 0.3 | 12.4 | 0.125 | 0.25 | 0 | 0 | 0
|  | X17 CrNi 16 2 | 431 | 1.4057 |  | -45 | 10% | 295 | 850 | 582 | 13.5 | 2 | revenu +trempe | 1 | + | 0.17 | 0.5 | 0.75 | 0.02 | 0.015 | 0 | 16 | 0 | 2 | 0 | 0 | 0
|  | X12Cr13 | 410 | 1.4006 | [7 empty] | 2 |  |  |  | 0.115 | 0.5 | 0.7 | 0.02 | 0.015 | 0 | 12.5 | 0 | 0.375 | 0 | 0 | 0
0 | Acier inoxydable refractaire | X8 CrNi 25 21 | 310 | 1.4845 |  | 25 | 10% | 210 | 640 | 250 | 35 | 2 | - | 3 | bonne jusqu’à 850 degrès | 0.8 | 0.4 | 0.7 | 0 | 0 | 0 | 25 | 0 | 20 | 0 | 0 | 0
| Acier inoxydables feritique | X6 Cr 17 | 430 | 1.4016 |  | -55 | 10% | 200 | 515 | 240 | 20 | 1 | - | 3 | oui avant soudage | 0.04 | 0.5 | 0.5 | 0.02 | 0.015 | 0 | 17 | 0 | 0 | 0 | 0 | 0
|  | X14 CrMoS 17 | 430F | 1.4104 |  | ++ 75 | 10% | 220 | 730 | 486 | 11.5 | 2 | - | 3 |  | 0.135 | 0.5 | 0.75 | 0.02 | 0.25 | 0 | 16.5 | 0.4 | 0 | 0 | 0 | 0
|  | X8 Cr24 | 446 | 1.4763 | [7 empty] | 2 | - | 3 |  | 0.05 | 0.5 | 0.5 | 0.0175 | 0.0075 | 0.0125 | 24.5 | 0 | 0 | 0 | 0 | 0
L'ajout de bore permet d'augmenter la ténacité de la couche cémentée
Note on B5: Famille d'acier issu de la norme NF 10277
Note on E5: numéro de la désignation Européenne
Note on F5: Prix à la tonne
Note on G5: Les valeurs en gras ont été trouvé dans le CTDEC, les valeurs en italiques ont été déduite des valeurs en gras.
Note on H5: valeurs dans le POC pour des aciers fortement allié, coherent avec les fiches prix d'AT
Note on M5: 1: bonne aptitude à la soudure 2: mauvaise aptitude à la soudure
Note on O5: 0: pré-traité 1: bonne aptitude au traitement thermique 2: moyenne aptitude au traitement thermique 3: difficilement traitable thermiquement
Note on P5: 1: très bonne resistance à la corosion 2: bonne résistance à la corrosion 3: moyenne résistance à la corrosion