## Feuil1
Matériau
Acier de décolletage
N° matière | Indice AFNOR | Re | Rm | Allongement | Usinabilité
1.0711 | S 250 |  |  |  | 100
1.0713 | 12 MF 4 |  |  |  | 95
1.0715 | S 250 |  |  |  | 100
1.0718 | S 250 Pb |  |  |  | 140
1.0719 | S 250 Pb |  |  |  | 135
1.0721 | 10 F 2 |  |  |  | 95
1.0723 |  |  |  |  | 87
1.0724 | 20 F 2 |  |  |  | 80
1.0726 | 35 M F 4 |  |  |  | 75
1.0727 | 45 M F 4 |  |  |  | 67
1.0728 |  |  |  |  | 60
1.0736 | S 300 |  |  |  | 115
1.0737 | S 300 Pb |  |  |  | 155
1.0753 | 10 Pb 2 |  |  |  | 110
1.0754 | 20 Pb 2 |  |  |  | 100
1.0756 | 35 Pb 2 |  |  |  | 95
1.0757 |  |  |  |  | 85
1.0758 |  |  |  |  | 80
Acier de construction/cémentation
N° matière | Indice AFNOR | Re | Rm | Allongement | Usinabilité
1.1121 | XC 10 |  |  |  | 70
1.1141 | XC 18 |  |  |  | 70
1.1143 | XC 18 Pb |  |  |  | 90
1.5713 | 10 NC 6 |  |  |  | 60
1.5732 | 14 NC 11 |  |  |  | 60
1.5752 | 14 NC 15 |  |  |  | 60
1.5919 | 16 NC 6 |  |  |  | 60
1.6523 | 20 NCD 2 |  |  |  | 60
1.6587 | 18 NCD 6 |  |  |  | 60
1.7131 | 16 MC 5 |  |  |  | 65
1.7147 | 20 MC 5 |  |  |  | 65
Acier Inox
N° matière | Indice AFNOR | AISI | Re | Rm | Allongement | Usinabilité
1.4000 | Z 6 C 13 | 403 |  |  |  | 60
1.4005 | Z 12 CF 13 | 416 |  |  |  | 90
1.4006 | Z 10 C 13 | 410 |  |  |  | 55
1.4016 | Z 8 C 17 | 430 |  |  |  | 55
1.4021 | Z 20 C 13 | 420 A |  |  |  | 45
1.4034 | Z 40 C 14 |  |  |  |  | 45
1.4104 | Z 10 CF 17 | 430 F |  |  |  | 75
1.4125 | Z 100 CD 17 | 440 C |  |  |  | 35
1.4300 | Z 12 CN 18-10 | 302 |  |  |  | 45
1.4301 | Z 6 CN 18-09 | 304 |  |  |  | 40
1.4305 | Z 12 CNF 18-09 | 303 |  |  |  | 65
1.4306 | Z 2 CN 18-10 | 304 L |  |  |  | 45
1.4401 | Z 6 CND 17-11 | 316 |  |  |  | 40
1.4541 | Z 6 CNT 18-11 | 321 |  |  |  | 45
1.4550 | Z 6 N Nb 18-11 | 347 |  |  |  | 45
1.4571 | Z 8 CNDT 17-11 | 316 Ti |  |  |  | 35
1.4580 | Z 6 CND Nb 17-12 | 316 CB |  |  |  | 35

## Aciers
Matériau | Autre désignation | Masse vol | Young | Poisson | Rp0,2 min | Rm min | Dureté max HB | % étirage à froid min | diamètres pour caractéristiques : | Coût (€/T) | Carctéristiques | Usinabilité | Fragmentation des copeaux | Trempabilité | Traitements de surface/thermiques | Forgeabilité | Résistance à la corrosion | Résistance à l'usure | Soudabilité
16CrNi4S Pb | 16NC6Pb , recuits après |  |  |  | 590 | 830 | 260 | 9 |  | 2500 | Acier pour cémentation, faible trempabilité, bonne soudabilité et usinabilité à l'état recuit. Adapté à des pièces de petite sà moyennes dimensions (<40mm diam) à forte usure mais peu déformables. Résiste à la chaleur jusqu'à 200°C. | 70 |  | 4 | 1 |  |  |  | 1
100Cr6 | 100C6 |  |  | 0.3 | 558 | 745 | 240 |  |  | 1300 | Après recuit et refroidissement lent : 195HBW. Résistance usure et enfoncement. Acier à roulements. Sensible aux chocs, bonne trempabilité. Utilisé pour des outils. | 37 |  | 4 |  |  |  |  | 2
11SMn30 | s250 |  |  |  | 440 | 510 | 169 | 6 | 5 à 10 | 770 | Pour cémentation, très bonne usinabilité, bonne fragmentation des copeaux. Pas adapté au soudage ou au traitements thermiques. Pour carbone en limite supérieure : cémentation ou nitruration possibles jusqu'à 60HRC. | 94 | 2 | 5 | 1 |  |  |  | 3
11SMn30Pb | S250Pb, 9SMnPb28K |  |  |  | 410 | 490 | 169 | 7 | 10 à 16 | 770 | Très bonne usinabilité,, bonne fragmentation des copeaux, mauvaise soudabilité et traitements thermiques. | 100 | 2 |  | 4 |  |  |  | 2
11SMn37 | S300 |  |  |  | 375 | 460 | 169 | 8 | 16 à 40 | 770 | Bonne usinabilité, bonne fragmentation des copeaux. Pas adaptés aux traitements thermiques ou soudages. Pour cémentation | 100 | 2 |  | 5 |  |  |  | 3
11SMnPb30+TeBi+C | améliorerait l'usinabilité |  |  |  | 250 | 400 | 169 | 9 | 40 à 63, 63 à 100 | 1000 | améliore encore l'usinabilité | 110 | 2 | 5 | 5 |  |  |  | 3
11SMnPb37 | A42FM |  |  |  | 250 | 400 | 169 | 9 | 40 à 63, 63 à 100 | 770 | Très bonne usinabilité, bonne fragmentation des copeaux, pas adapté au soudage. Souvent écroui. Adapté cémentation | 125 | 2 | [5 empty] | 3
15SMn13 | S400G, 13MF4 |  |  |  | 430 | 500 | 178 | 7 | 5 à 10 ; 10 à 16 ; 16 à 40 ; 40 à 63 ; 63 à 100 |  | Très adapté pour cémentation, traitement thermique 1400°C, | 75 |  |  | 1 |  |  |  | 1
16MnCr5 | 16MC5 |  |  |  | 307 | 720 | 217 |  |  | 1300 | Pour cémentation (Très sensible á l'oxydation interne, 0,7 à 0,9%C superficiel), bonne résistance à l'usure, bonne usinabilité. Trempable (800°C environ), refroidissement à huile ou eau, revenu 150-200°C, refroidi à air. Soudable. Nitruration : 180HV à coeur, 660-720HV en surface. | 50 |  | 2 | 1 |  |  |  | 1
16MnCrS 5 |  |  | 210 |  | 490 | 740 | 207 | 9 | 30 | 1400 | Pour cémentation, faiblement trempable, usinable à chaud, soudable. | 70 |  | 4 | 1 |  |  |  | 1
20MC5RTL | 20MnCr5 |  |  |  | 690 | 930 | 363 | 8 |  | 1150 | Pour cémentation (Très sensible á l'oxydation interne). Facilement soudable, bonne trempabilité (840°C, huile). Peut ajouter du bore pour améliorer la trempabilité. Usinable à chaud. Pour cémentation, recuit 720°C, refroidissement lent. Nitruration : 240HV/21HRC à coeur, 750-800HV en surface. | 70 |  | 2 | 1 |  |  |  | 1
20NCD2 | 20NiCrMo2-2 pour cementation |  |  |  |  | 980 | 235 | 9 |  | 1820 | Très adapté pour cementation (0,2mm(Assez sensible á l'oxydation interne), 0,7 à 1%C superficiel) et trempe (900°C, 1h refroidissement huile 200°C, revenu 650°C à l'air libre). Nitruration : 190HV à coeur, 500-520HV en surface. | 45 |  | 2 | 1 |  |  |  | 2
34CrMo4 | 35CD4 |  | 200 |  | 800 | 1000 |  | 11 | <16 ; 16 à 40 ; 40 à 100 ; 100 à 160 | 1400 | Pour traitement thermique, pour trempe à l'huile et revenu, usinabilité améliorée. Bonne résistance à la fatigue et l'usure et les chocs. Bonne tenue à la flexion alternée. Mauvaise soudabilité. | 45 |  | 1 | 1 |  |  | 2 | 2
36SMnPb14 | 35MF6 Pb |  |  |  | 500 | 620 | 222 | 6 | 5 à 10; 10 à 16; 16 à 40; 40 à 63; 63 à 100 | 950 | acier de décolletage (relativement bon usinabilité), adapté au traitement thermique surtout trempe. Usinabilité diminue si on augmente le sporportions de C, Si, Mn. Pas adapté soudage. | 80 |  | 2 | 2 |  |  |  | 3
38SMn28 | 45MF6.3, USIMAXD38, acier de décolletage pour traitement thermique |  |  |  | 550 | 660 | 222 | 6 | 5 à 10; 10 à 16; 16 à 40; 40 à 63; 63 à 100 | 1260 | acier de décolletage pour traitement thermique surtout trempe. Usinabilité relativement bonne, qui baisse si ajout de C, Si, Mn. Pas soudable. | 62 |  | 2 | 2 |  |  |  | 3
40SMnSi30 | ETG 100, Haute résistance, usinabilité améliorée. |  | 200 |  | 865 | 960 |  | 6 |  | 1700 | Haute résistance, usinabilité améliorée. Copeaux courts. Résistance à la fatigue et l'usure, Mauvaise soudabilité, éviter la trempe à cœur et les opérations de pliage, forgeage. | 100 | 1 | 4 |  | 4 |  | 2 | 2
44SMn28 | 45MF6-3, ETG88, ZE 350 |  |  |  | 530 | 710 | 242 | 5 | 5 à 10; 10 à 16; 16 à 40; 40 à 63; 63 à 100 | 1100 | Acier de décolletage, Bonne usinabilité, pas adapté pour une trempe (1500°C) à cœur mais adapté traitements thermiques, mauvaise soudabilité, mauvais pliage, forgeage... | 62 |  | 4 | 2 | 4 |  |  | 2
51CrV4 | 50 CV 4 |  |  |  | 900 | 1100 | 310 | 9 | <16 ; 16 à 40 ; 40 à 100 ; 100 à 160 | 2800 | Allié pour traitement thermique (trempe à l'huile, idéalement par induction ou chalumeau. Enlever la zone décarburée), bonne résistance à l'usure, bonne tenue mécanique, bonne résistance à la fatigue mécanique | 40 |  |  | 1 |  |  | 2 | 3
c22 | XC 18 |  |  |  | 460 | 580 | 170 | 14 |  | 1022 | Bonne soudabilité, mauvaise résistance aux chocs. Adapté aux trempes et revenus. Nitruration : 180HV à coeur, 320-380HV en surface. | 60 |  | 3 |  |  |  |  | 1
C35E+H | XC 38 |  |  |  | 300 | 550 | 175 | 18 | 16 à 50, 50 à 100, 100 à 250 | 785 | Bonne usinabilité, bonne résistance mais mauvais chocs. Pour trempe et revenu. Améliorable par traitement calcium, adapté aux traitements thermiques (840-880°C à l'eau). Nitruration : 180HV à coeur, 380-420HV en surface. | 50 |  | 2 | 2 |  |  |  | 3
C40 | XC42 |  |  |  | 260 | 530 | 411 | 16 |  | 978 | Pour traitement thermique (légèrement meilleur que C35), bonne usinabilité, mauvaise soudabilité | 47 |  | 2 | 1 |  |  |  | 2
C45RPb | ou C45Pb |  | 210 |  | 350 | 650 | 207 | 13 |  | 785 | Pour traitement thermique. Bonne usinabilité, augmente avec traitement calcium, adapté aux traitements thermiques (820-860°C huile). Enlever la couche superficielle décarbonnée. Très mauvaise soudabilité. Nitruration : 200HV à coeur, 420-470HV en surface. | 100 |  | 2 | 1 |  |  |  | 3
C60E |  |  | 200 |  | 380 | 710 | 250 | 10 | <16 ; 16 à 100 ; 100 à 250 | 800 | Pour traitement thermique (trempe à huile ou eau), bonne résistance à l'usure. Très mauvaise soudabilité. A remplacer par du C45 en cas de pièces compliquées pour limiter les possibilités de fissurations. Nitruration : 250HV/22HRC à coeur, 525HV en surface. | 41 |  | 2 | 1 |  |  |  | 3
3 : non soudable
2 : soudable avec préchauffage
1 : facilement soudable

## Alu
Matériau | Autre désignation | Masse vol | Young | Poisson | Rp0,2 min | Rm min | Dureté max HB | % étirage à froid min | diamètres pour caractéristiques : | Coût (€/T) | Carctéristiques | Usinabilité | Fragmentation des copeaux | Trempabilité | Traitements de surface/thermiques | Forgeabilité | Résistance à la corrosion | Résistance à l'usure | Soudabilité | Anodisable (aluminiums)
2017 A O | AlCu4MgSi |  | 74 |  | 135 (max) | 250 (max) |  | 10 |  | 3620 | Aluminium dur, difficilement soudable et anodisable, mauvaise tenue à la corrosion, moyennement usinable, un peu brasable. Bonne fragmentabilité du copeau. | 60 | 3 | [5 empty] | 4 | 4
2017 A T4 | AlCu4MgSi |  |  |  | 260 | 380 |  | 12 |  | 3620 | Aluminium dur, difficilement soudable et anodisable, mauvaise tenue à la corrosion, moyennement usinable, un peu brasable. Bonne fragmentabilité du copeau. | 90 | 3 | [5 empty] | 4 | 4
6060 T5 Mg | AlMgSi0,5 |  | 69.5 |  | 160 | 215 |  | 8 |  |  | bien Anodisable, ben aspect. Bonne tenue à la corrosion, très bien soudable, mauvaise fragmebtabilité du copeau et mauvaise capacité d'emboutissage. Mal usinable | 4 | 4 |  |  |  | 2 |  | 1
6262 A | ALECO 62SnT9, AlMg1SiPb |  | 68.3 | 0.33 | 330 | 360 | 75 | 4 |  | 3610 | Bonne usinabilité, tenue à la corrosion moyenne, bonne capacité d'anodisation. Pour faibles températures. | 100
AlSi9Cu3 | AS9U3 |  | 76 |  | 140 | 240 | 120 | 0.5 |  |  | Alliage de fonderie sous pression, peu adapté aux traitements thermiques. Bonne résistance à la corrosion, mal adapté à l'usinage (mauvais état de surface). | 4 |  |  | 4 |  | 2
Alu 2011 T3 |  |  | 70 | 0.33 | 270 | 320 | 95 | 8 |  |  | Mauvaise tenue à la corrosion, mauvaise tenue à l'anodisation, non soudable, excellente fragmentabilité du copeau, non emboutissable. |  | 1 |  |  |  | 4 |  | 5 | 4
Alu A380 |  | 2.71 | 71 | 0.33 | 160 | 325 | 80 | 4 |  |  | Pour moulage sous pression, résistance à la fissuration à chaud, mauvaise résistance à la corrosion, usinabilité moyenne, etat de surface après usinage moyen, peu anodisable, mauvaise résistance à haute température. | 3 |  |  |  |  | 4 |  |  | 4
Dural 6064 A | traitement th |  | 69.1 |  | 240 | 290 | 115 | 10 |  |  | Pour traitement thermiques. Bonne usinabilité, bonne tenue à la corrosion et à l'anodisation. Remplace le 6262. Bonne soudabilité. | 2 |  | 2 | 1 |  | 2 |  | 2 | 2
EN AW-6106 T6 | AlMgSi0,5 , 6106 T6 |  | 69.5 | 0.33 | 200 | 250 | 85 | 8 |  |  | Bonne résistance à la corrosion, bonne anodisation, mauvaise usinabilité, bonne déformation à froid. Bonne soudabilité. Pour les grosses structures. | 4 |  |  |  |  | 2 |  | 2 | 2

## Inox
Matériau | Autre désignation | Masse vol | Young | Poisson | Rp0,2 min | Rm min | Dureté max HB | % étirage à froid min | diamètres pour caractéristiques : | Coût (€/T) | Carctéristiques | Usinabilité | Fragmentation des copeaux | Trempabilité | Traitements de surface/thermiques | Forgeabilité | Résistance à la corrosion | Résistance à l'usure | Soudabilité | Anodisable (aluminiums)
Inox 303 | X8CrNiS18.9, Z8CNF 18-09 |  | 185 |  | 190 | 500 | 330 | 12 |  | 3700 | Bonne usinabilité (meilleure que la plupart des inox), bonne résistance à la corrosion, légèrement ferromagnétique. soudable, mais risque de fissuration si trop chaud. Possibilité de trempe 1100°C, refroidissement air ou eau. Non forgeable. | 65 |  | 3 |  | 5 | 2 |  | 3
X29CrS13 |  |  |  |  | 597 | 750 | 245 | 9 |  | 2065 | Faible à la corrosion sauf si trempe, revenu, passivation. Bonne usinabilité. Bonne résistance à l'oxydation à chaud. Trempable, recuit. | 58 |  | 2 |  |  | 3
X2CrNi18 9 | AiSi304L |  | 201 | 0.28 | 175 | 500 | 220 | 35 |  | 1580 | Très bonne résistance à la corrosion. Bonne tenue cryogénique. Soudable, trempable (1100°C, eau), forgeable. Bonne usinabilité, bonne déformation à froid | 45 |  | 2 |  | 2 | 1 |  | 2
X2CrNiMo 17-12-2 | X18MBC, 316L |  |  |  | 190 | 490 | 215 | 30 |  | 4600 | Très bonne résistance à la corrosion. Bonne tenue cryogénique. Ferromagnétique après écrouissage, facilement soudable. Trempable (1100°C, eau). | 40 |  | 2 |  |  | 1 |  | 2
X3CrNb17 |  |  | 220 |  | 200 | 420 | 180 | 20 |  | 2165 | Formable, soudable, bonne résistance à la corrosion, bonnes caractéristiques à hautes températures, magnétique si recuit adapté. Bonne usinabilité, formable à froid, bonne fragmentation des copeaux. | 35 | 2 |  |  | 3 | 2 |  | 3
X46Cr13A | 1.4034 |  |  |  | 650 | 780 | 245 | 10 |  | 1970 | Trempable (1000°C, huile ou air), revenu 150°C, forge 900°C. Bonne résistance à la corrosion si trempé. Bonne résistance à l'usure, usinabilité moyenne. Magnétique. Adapté aux outils tranchants. Mauvaise soudabilité, | 45 |  | 2
X5CrNiMo | 316 |  |  |  | 190 | 500 | 315 | 20 |  |  | Excellente résistance à la corrosion, très soudable, polissable. Trempe 1000°C, eau ou huile. Revenu possible, forgeage 1000°C. Peu magnétique. Bonne résistance à la fatigue. Nitruration : 230HV à coeur, 1150-1250HV en surface. | 40 |  | 2 |  | 2 | 1 |  | 1
X6CrMoS17 | 430 F |  |  |  | 250 | 430 | 200 | 20 |  |  | Bonne usinabilité, magnétique. Faible résistance à la corrosion (pour un inox), utilisé pour des pièces de machines. | 75 |  |  |  |  | 3

## Laiton
Matériau | Autre désignation | Masse vol | Young | Poisson | Rp0,2 min | Rm min | Dureté max HB | % étirage à froid min | diamètres pour caractéristiques : | Coût (€/T) | Carctéristiques | Usinabilité | Fragmentation des copeaux | Trempabilité | Traitements de surface/thermiques | Forgeabilité | Résistance à la corrosion | Résistance à l'usure | Soudabilité | Anodisable (aluminiums)
CuZn37Al1 | laiton, CuZn38Mn1Al, CW716R |  | 93 |  | 200 | 520 | 170 | 18 |  | 2780 | Haute résistance pour un laiton, décolletage moyen, bonne résistance à la corrosion, déformation à chaud et à froid bonnes. Mauvaise soudabilité. | 35 II |  |  |  |  | 2 |  | 4
CuZn39Pb3 | CW614N |  |  |  | 390 | 430 | 150 | 8 | 2 à 6 ; 6 à 14 ; 14 à 40 |  | excellente usinabilité, formable à chaud mais pas à froid, copeaux courts, très mauvaise soudabilité (pertedu Zn). Mauvaise résistance à la corrosion sous contrainte. Mais gérable par un traitement thermique. | 85 I | 2 |  |  |  | 3 |  | 5

## Fonte
Matériau | Autre désignation | Masse vol | Young | Poisson | Rp0,2 min | Rm min | Dureté max HB | % étirage à froid min | diamètres pour caractéristiques : | Coût (€/T) | Carctéristiques | Usinabilité | Fragmentation des copeaux | Trempabilité | Traitements de surface/thermiques | Forgeabilité | Résistance à la corrosion | Résistance à l'usure | Soudabilité | Anodisable (aluminiums)
EN GJS 450 10 | Fonte |  | 170 | 0.275 | 310 | 450 | 210 | 10 |  |  | Relativement bonne usinabilité, mauvaise résistance à l'usure et la trempe, mauvaise soudabilité. | 3 |  | 4 |  |  |  | 4 | 4
Fonte EN GJL200 | ENJL1030 |  | 103 | 0.26 | 165 | 250 | 250 | 0.3 |  |  | Excellente usinabilité, non trempable, bonne résistance à l'usure, mauvaise soudabilité. | 1 |  | 5 |  |  |  | 2 | 4
Fonte GJL250 | ENJL1040 |  | 103 | 0.26 | 165 | 250 | 230 | 0.3 |  |  | Excellente usinabilité, non trempable, très bonne résistance à l'usure, mauvaise soudabilité. | 1 |  | 5 |  |  |  | 1 | 4